## Лист1
Фотополимерная смола Gorky Liquid "Simple" чёрная 1 кг
Модели из фотополимерной смолы Gorky Liquid "Simple" отличаются высокой детализацией. Если вы только начинаете пользоваться 3d-принтером на основе технологии LCD, SLA или DLP, то рекомендуем начать именно с этой смолы. Её отличительной особенностью является низкая вязкость и реактивность. Работать с этим фотополимером проще, чем со смолой "Standart".
Описание Фотополимер "Симпл" предназначен для печати на 3d-принтерах, работающих по технологии LCD. В жидком виде материал имеет среднюю вязкость. Смола имеет низкую скорость печати. На принтерах Anycubic Photon на слой в 50 мкм рекомендуется выставлять время полимеризации от 18 до 24 секунд. "Симпл" нашёл своё применения при изготовлении декоративных моделей для настольных игр, прототипов, требующих хорошей детализации. Важной отличительной особенностью полимера является его совместимость с силиконами на платиновом катализаторе. Смола имеет интересные механические свойства. Она имеет низкое изгибающее напряжение, что придаёт ей эластичность. Однако, в следствии не высокой прочности на изгиб, при достижении относительной деформации при изгибе в 6-12 градусов, она ломается.
Рекомендации по печати:
Gorky Liquid "Simple" был протестирован на фотополимерных принтерах следующих производителей: Wanhao, Anycubic, Phrozen, Anet, FlashForge, Flyingbear, SparkMaker.
Все наши продукты имеют необходимую разрешительную документацию для реализации на территории России и стран СНГ.
Характеристики
Производитель | ООО "НПП "3Д Аддитивные технологии";
Вес | 1 кг;
Цвет | Черный;
Запах | Отсутствует;
Плотность при 20°С, кг/м3 | 1090-1130;
Динамическая вязкость (мПа*с) 23 °С | 90-110;
Кинематическая вязкость (сСт) | 90-100;
Длина волны отверждения (нм) | до 410;
Твёрдость по Шору (шкала D) | 50;
Температура деформации (°C), | 100;
Ударная вязкость по Шарпи без надреза (кДж/м2) | более 5;
Ударная вязкость по Шарпи c надрезом (кДж/м2) | более 1,5;
Прочность при разрыве (МПа) | 5;
Относительное удлинение при разрыве (%) | 19-25;
Модуль упругости при изгибе (МПа) | более 200;
Относительная деформация при изгибе (%) | 6-12;
Изгибающее напряжение (МПа) | 7-15;
Усадка (%) | 0,7;
Упаковка | Металлическая банка, ложемент, коробка.;
Марка | Simple;