## Лист1
Фотополимер Gorky Liquid Dental Surgical FL SLA 1 кг
Фотополимер Gorky Liquid Dental Surgical FL SLA 1 кг - держит терморежим высокотемпературной стерилизации перед применением – 130°C в течении 30 минут. Применяется для изготовления хирургических шаблонов и моделей для планирования операций, выдерживает режим автоклавирования 130°C в течение 30 минут. Гладкие поверхности напечатных моделей образуют основу для идеального прилегания.
Особенности:
Назначение: Хирургические шаблоны дёсен.
Принтер: FORMLABS.
Характеристики:
Вес, кг | 1
Вязкость | динамическая: 576 мПа*с при 23 °С; кинематическая: 534 сСт
Деформация при изгибе,% | 5.8
Модуль упругости при изгибе | 1612 Мпа
Напряжение | 67,98 МПа (изгибающее)
Относительное удлинение при разрыве, % | 10.9
Плотность | 1093 кг/м3 при 20°С
Прочность на разрыв | 29,3 Мпа
Твердость по Шору | D/15:75
Ударная вязкость по Шарпи | без надреза: 9 кДж/м2; c надрезом: 2,24 кДж/м2
Цвет | Полупрозрачный
Длина волны | 405 нм