## Лист1
Фотополимерная смола Gorky Liquid "Reactive" синяя 1 кг
Фотополимер "Реактив" предназначен для печати на 3d-принтерах, работающих по технологии LCD. В жидком виде материал имеет низкуювязкость.ивысокую скорость печати. На принтерах Anycubic Photon на слой в 50 мкм рекомендуется выставлять время полимеризации от 10 секунд. На принтерах Anycubic Photon S время экспозиции можно уменьшить до 6секунд.
Описание: Фотополимер "Реактив" предназначен для печати на 3d-принтерах, работающих по технологии LCD. В жидком виде материал имеет низкую вязкость. и высокую скорость печати. На принтерах Anycubic Photon на слой в 50 мкм рекомендуется выставлять время полимеризации от 10 секунд. На принтерах Anycubic Photon S время экспозиции можно уменьшить до 6. "Reactive" является, на сегодняшний день, самой быстрой смолой из линейки полимеров Gorky Liquid. Фотополимер отличается великолепной детализацией как по оси Z, так и по X/Y. Это позволяет печатать сложные, мелкие детали. Полимер будет незаменим, как при изготовлении функциональных деталей, так и при печати детализированных фигурок для настольных игр - везде, где требуется чёткость и максимальное качество. Смола упакована в металлическую тару. Банка со смолой помещается в специальный ложемент и картонную коробку для минимализации рисков повреждения при транспортировке. Первоначально будет доступна тара в 1 кг.
Рекомендации по печати:
Gorky Liquid "Reactive" был протестирован на фотополимерных принтерах следующих производителей: Wanhao, Anycubic, Phrozen, Anet, FlashForge, Flyingbear, SparkMaker.
Все наши продукты имеют необходимую разрешительную документацию для реализации на территории России и стран СНГ.
Характеристики
Производитель | ООО "НПП "3Д Аддитивные технологии";
Вес | 1 кг;
Цвет | Синий;
Запах | Слабый;
Плотность при 20°С, кг/м3 | 1090-1130;
Динамическая вязкость (мПа*с) 23 °С | 345;
Кинематическая вязкость (сСт) | 290;
Длина волны отверждения (нм) | до 410;
Твёрдость по Шору (шкала D) | 78;
Температура деформации (°C), | 110;
Ударная вязкость по Шарпи без надреза (кДж/м2) | более 8;
Ударная вязкость по Шарпи c надрезом (кДж/м2) | более 1,9;
Прочность при разрыве (МПа) | 34,9;
Относительное удлинение при разрыве (%) | 7,5;
Модуль упругости при изгибе (МПа) | более 640;
Относительная деформация при изгибе (%) | 9-10;
Изгибающее напряжение (МПа) | 24-28;
Усадка (%) | 0,9;
Упаковка | Металлическая банка, ложемент, коробка.;
Марка | Reactive;