## Лист1
Deep Black
Чёрный фотополимер FunToDo Deep Black с частицами углерода для максимальной детализации моделей. Мы объединили полимер с частицами углерода, который позволяет печатать объекты в самых высоких разрешениях. Насыщенный и равномерный цвет, быстрая полимеризация. Несмотря на то, что полимер черный, время отверждения остается минимальным. Благодаря высокой жесткости, модель из смолы Дип Блэк после полимеризации близка по ощущению и свойствам к изделию из литого пластика.
Характеристики: Упаковка: 1 кг, 250 гр Цвет: Чёрный (непрозрачный) Аромат: Без ярковыраженного запаха Вязкость по Брукфилду: 80 мПа*с при 25°C Твёрдость по Шору D: 81 Плотность: 1.05 гр/см³ Усадка: <0.5% Разрешение по оси Z (высота слоя): от 10 до 200 мкм Спектр засветки: от 225 до 415 нм Условия хранения: 10°C< t >40°C, в темном и сухом месте Смывка: 40-60% этанол, изопропанол или TEK1960
Полимер совместим практически со всеми DLP/LCD принтерами на рынке. Чтобы подтвердить совместимость с конкретным принтером - напишите на dirprint.net@gmail.com
Страна производства: Нидерланды
Тип: Модельный
Цвет: Чёрный