## Лист1
Фотополимерная смола Gorky Liquid "Flex" полупрозрачная 0,25 кг
Инновационный продукт, не имеющий на рынке аналогов. Гибкая смола с хорошими прочностными характеристиками.
Описание Фотополимер "Flex" предназначен для печати на 3d-принтерах, работающих по технологии LCD. Это действительно инновационный продукт, не имеющий на рынке аналогов. Гибкая смола с хорошими прочностными характеристиками. Долгое время считалось, что создать фотополимер, который бы сочетал в себе высокое сопротивление изменениям температуры, являлся гибким и имел высокую ударную вязкость не возможно. Однако нашим специалистам удалось преодолеть трудности. Смола выдерживает перепады температуры от -40 °С до +240 °С. При этом материал успешно прошёл испытания на вибростенде без разрушений. Кратковременно можно разогреть материал до 340 градусов без потери механических свойств и внешнего вида. Что это означает для пользователей? Можно распечатать на принтере форму и залить её оловом (температура плавления олова 231 °С). Можно даже заменить олово на свинец.
После выплавки форму можно эксплуатировать повторно.
Рекомендации по печати:
Gorky Liquid "Flex" был протестирован на фотополимерных принтерах следующих производителей: Wanhao, Anycubic, Phrozen, Anet, FlashForge, Flyingbear, SparkMaker.
Все наши продукты имеют необходимую разрешительную документацию для реализации на территории России и стран СНГ.
Характеристики
Производитель | ООО "НПП "3Д Аддитивные технологии";
Вес | 0,25 кг;
Цвет | Полупрозрачный жёлтый;
Запах | Отсутствует;
Динамическая вязкость (мПа*с) 23 °С | 667;
Кинематическая вязкость (сСт) | 585;
Длина волны отверждения (нм) | до 410;
Твёрдость по Шору (шкала D) | 43;
Температура деформации (°C), | 180;
Ударная вязкость по Шарпи без надреза (кДж/м2) | не разрушается;
Ударная вязкость по Шарпи c надрезом (кДж/м2) | 17;
Прочность при разрыве (МПа) | 13;
Относительное удлинение при разрыве (%) | 212;
Модуль упругости при изгибе (МПа) | не разрушается;
Относительная деформация при изгибе (%) | не разрушается;
Изгибающее напряжение (МПа) | не разрушается;
Усадка (%) | 0,9;
Упаковка | Металлическая банка, ложемент, коробка.;
Марка | Flex;