## Лист1
Gorky Liquid Standart желтый 0,5 кг
Фотополимер Gorky Liquid Standart предназначен для печати на LCD 3d-принтерах. В жидком виде смола имеет высокую вязкость. Скорость печати средняя. Смола протестирована на принтерах Anycubic Photon и рекомендуется для слоя в 50 мкм выставлять время полимеризации от 14 секунд.
Особенности:
Представленная марка фотополимерной смолы имеет полупрозрачный цвет. Неполимеризованная смола характеризуется слабым нейтральным запахом и низкой вязкостью. Полимер несовместим с каучуками, базирующимися на платиновом катализаторе. Однако хорошо совместим с каучуками на оловянном катализаторе. Это быстро отверждаемая смола. После полимеризации приобретает физико-механические характеристики максимально приближенные к характеристикам акрила. Поверхности объектов конечного построения имеют прекрасные показатели твердости. Адгезивные свойства материала идеальны для последующей покраски готовых изделий. Также материал прекрасно поддается любым видам механической обработки. Полимер обеспечивает отличное качество поверхностей построения с высокой детализацией элементов со сложной геометрией, прекрасно передает текстуру спроектированного материала. Из технологических особенностей важно отметить, что у смолы Gorky Liquid Standart высокий термический предел стойкости и предел прочности на разрыв. При этом низкая ударная вязкость. Поэтому изготовление деталей, подверженных ударным нагрузкам, из этой смолы невозможно - изделия будут лопаться при нагрузке на изгиб. Standart подходит для изготовления небольших функциональных деталей - прототипов механизмов, корпусов и т.д. Также им можно печатать фувенирные фигурки, высоко детализированные рельефы и другое. Смола упакована в металлическую тару. Банка со смолой помещается в специальный ложемент и картонную коробку для минимализации рисков повреждения при транспортировке.
Вес, кг | 0.5
Вязкость | 900-1000 мПа*с
Деформация при изгибе,% | 2020-08-05
Модуль упругости на изгиб | >1500 МПа
Напряжение | изгибающее 70-120 МПа
Относительно удлинение при разрыве, % | 2020-12-08
Плотность | 1100-1150 кг/м3
Прочность на разрыв | >58 МПа
Твердость по Шору, тип D | 74-81
Температура деформационной теплостойкости | Более 200°C
Ударная вязкость по Шарпи | без надреза >15 кДж/м2, c надрезом >1,5 кДж/м2
Усадка | до 0,7%
Цвет | Желтый