## Лист1
Фотополимер Gorky Liquid Dental Crown FL SLA 1 кг
Фотополимер Gorky Liquid Dental Crown FL SLA 1 кг держит терморежим высокотемпературной стерилизации перед применением - 130°C в течение 30 минут. Исключительная прочность на изгиб и сжатие. Высокая стойкость к истиранию. Устойчив к условиям полости рта, не имеет неприятных запахов или вкусовых ощущений.
Особенности:
Назначение: временные коронки
Принтер: FORMLABS.
Характеристики:
Вес, кг | 1
Вязкость | динамическая: 614 мПа*с при 23 °С; кинематическая: 562 сСт
Деформация при изгибе,% | 6,8 (относительная)
Модуль упругости при изгибе | 1381 Мпа
Напряжение | 60,2 МПа (изгибающее)
Относительное удлинение при разрыве, % | 12.1
Плотность | 1093 кг/м3 при 20°С
Прочность на разрыв | 26,26 Мпа
Твердость по Шору | D/15:75
Ударная вязкость по Шарпи | без надреза: 9,05 кДж/м2; c надрезом: 1,93 кДж/м2
Цвет | Белый
Длина волны | 405 нм