## Лист1
Gorky Liquid Standart оранжевый 0,25 кг
Gorky Liquid Standart – фотополимерная смола, разработанная для принтеров трехмерного построения, работающих с использованием технологий LCD и SLA (Wanhao D7, KLD-LCD1260, RK-1).
Особенности:
Представленная марка фотополимерной смолы имеет полупрозрачный цвет. Неполимеризованная смола характеризуется слабым нейтральным запахом и низкой вязкостью. Полимер несовместим с каучуками, базирующимися на платиновом катализаторе. Однако хорошо совместим с каучуками на оловянном катализаторе. Это быстро отверждаемая смола. После полимеризации приобретает физико-механические характеристики максимально приближенные к характеристикам акрила. Поверхности объектов конечного построения имеют прекрасные показатели твердости. Адгезивные свойства материала идеальны для последующей покраски готовых изделий. Также материал прекрасно поддается любым видам механической обработки. Полимер обеспечивает отличное качество поверхностей построения с высокой детализацией элементов со сложной геометрией, прекрасно передает текстуру спроектированного материала. Gorky Liquid Standart используется для прототипирования, построения изделий для декоративно-прикладного искусства, мастер моделей и т. п.
Рекомендации по печати:
Вес, кг | 0.25
Вязкость | 900-1000 мПа*с
Деформация при изгибе,% | 2020-08-05
Модуль упругости на изгиб | >1500 МПа
Напряжение | изгибающее 70-120 МПа
Относительно удлинение при разрыве, % | 2020-12-08
Плотность | 1100-1150 кг/м3
Прочность на разрыв | >58 МПа
Твердость по Шору, тип D | 74-81
Температура деформационной теплостойкости | Более 200°C
Ударная вязкость по Шарпи | без надреза >15 кДж/м2, c надрезом >1,5 кДж/м2
Усадка | до 0,7%
Цвет | Оранжевый