## Лист1
Фотополимер Gorky Liquid Dental Tray LCD\DLP 1 кг
Фотополимер Gorky Liquid Dental Tray LCD\DLP 1 кг - держит термо режим высокотемпературной стерилизации перед применением – 130°C в течении 30 минут. Изготовление печатных зубных ложек для решения основных задач при получении слепка.
Особенности:
Назначение: Индивидуальные стоматологические слепочные ложки.
Принтер: LCD\DLP.
Характеристики:
Вес, кг | 1
Вязкость | динамическая: 615 мПа*с при 23 °С; кинематическая: 548 сСт
Деформация при изгибе,% | 6.5
Модуль упругости при изгибе | 1453,11 Мпа
Напряжение | 60,31 МПа (изгибающее)
Относительное удлинение при разрыве, % | 1469 Мпа
Плотность | 1093 кг/м3 при 20°С
Прочность на разрыв | 26,95 Мпа
Твердость по Шору | D/15:72
Ударная вязкость по Шарпи | без надреза: 9,93 кДж/м2; c надрезом: 1,88 кДж/м2
Цвет | Синий
Длина волны | 405 нм