## Лист1
Фотополимер Gorky Liquid Dental Surgical LCD\DLP 1 кг
Фотополимер Gorky Liquid Dental Surgical LCD\DLP 1 кг - держит термо режим высокотемпературной стерилизации перед применением – 130°C в течении 30 минут. Применяется для изготовления хирургических шаблонов и моделей для планирования операций, выдерживает режим автоклавирования 130°C в течение 30 минут. Гладкие поверхности напечатных моделей образуют основу для идеального прилегания.
Особенности:
Назначение: Хирургические шаблоны.
Принтер: LCD\DLP.
Характеристики:
Вес, кг | 1
Вязкость | динамическая: 576 мПа*с при 23 °С; кинематическая: 534 сСт
Деформация при изгибе,% | 6,7 (относительная)
Модуль упругости при изгибе | 1543 Мпа
Напряжение | 65,82 МПа (изгибающее)
Относительное удлинение при разрыве, % | 11.2
Плотность | 1093 кг/м3 при 20°С
Прочность на разрыв | 28,71 Мпа
Твердость по Шору | D/15:74
Ударная вязкость по Шарпи | без надреза: 8,98 кДж/м2; c надрезом: 1,93 кДж/м2
Цвет | Полупрозрачный
Длина волны | 405 нм