## Лист1
Фотополимер Gorky Liquid Dental Model LCD\DLP 1 кг
Фотополимер Gorky Liquid Dental Model LCD\DLP 1 кг - точный и прочный материал, отвечает высоким требованиям стабильности. Разработан для стоматологических и ортодонтических моделей. Предназначен для изготовления шаблонов для снятия капп или реставрации зубов, помогающих улучшить контроль качества, обеспечить больше комфорта при работе, сократить время и снизить себестоимость.
Особенности:
Назначение: Модели для снятия инлайнеров/капп ("подковы"), габаритные модели высокой точности.
Принтер: LCD\DLP.
Характеристики:
Вес, кг | 1
Вязкость | динамическая: 604 мПа*с при 23 °С; кинематическая: 553 сСт
Деформация при изгибе,% | 6,2 (относительная)
Модуль упругости при изгибе | 1412,8 Мпа
Напряжение | 59,84 МПа (изгибающее)
Относительное удлинение при разрыве, % | 12.4
Плотность | 1093 кг/м3 при 20°С
Прочность на разрыв | 26,95 Мпа
Твердость по Шору | D/15:72
Ударная вязкость по Шарпи | без надреза: 9,7 кДж/м2; c надрезом: 1,88 кДж/м2
Цвет | Жёлтый
Длина волны | 405 нм