## Лист1
Ash Grey
Фотополимер Ash Grey специально разработан для получения моделей с высокой точностью детализации и повышенной контрастностью. Гладкая, матовая поверхность изделий из полимера Ash Grey легко поддается окрашиванию и позволяет делать качественные фотографии без бликов. Благодаря тщательно подобранному оттенку цвета вы можете работать с моделями без усталостью для ваших глаз. Модель из смолы Эш Грей обладает высокой твердостью и прочностью на растяжение, устойчив к механическим, химическим и температурным воздействиям во время термоформовки элайнеров.
Характеристики: Упаковка: 1 кг, 250 гр Цвет: Серый матовый (непрозрачный) Аромат: Без ярковыраженного запаха Вязкость по Брукфилду: 95 мПа*с при 25°C Твёрдость по Шору D: 80 Плотность: 1.02 гр/см³ Усадка: <0.5% Разрешение по оси Z (высота слоя): от 10 до 200 мкм Спектр засветки: от 225 до 415 нм Условия хранения: 10°C< t >40°C, в темном и сухом месте Смывка: 40-60% этанол, изопропанол или TEK1960
Будет ли работать у меня? Полимер совместим практически со всеми DLP/LCD принтерами на рынке. Чтобы подтвердить совместимость с конкретным принтером - напишите на наdirprint.net@gmail.com
Страна производства: Нидерланды
Тип: Модельный
Цвет: Серый