## Лист1
Фотополимер Gorky Liquid Dental Castable LCD\DLP 1 кг
Фотополимер Gorky Liquid Dental Castable LCD\DLP 1 кг - стоматологический материал для печати выжигаемых моделей для прямой отливки зубных имплантов, например, мосты и коронки из металла и керамики.
Особенности:
Назначение: Выжигаемая смола, прекрасная детализация. Стоматологическое, литьевое производство.
Принтер: LCD\DLP.
Характеристики:
Вес, кг | 1
Вязкость | динамическая: 393 мПа*с при 23 °С; кинематическая: 351 сСт
Зольность | <1%
Плотность | 1121 кг/м3 при 20°С
Цвет | Прозрачная