## Лист1
Dentifix-3D Modelling LR
Фотополимер Dentifix-3D Modelling разработан совместно с лидерами стоматологической индустрии. Гладкая матовая поверхность напоминает зуботехнический гипс, а тщательно подобранный цвет позволяет работать с моделями без усталостью для ваших глаз. Полимер предназначен для печати высокоточных хирургических шаблонов, демонстрационных моделей временных коронок и мостов, мастер-моделей и любых других целей. Полимер Дентификс обладает высокой твердостью и прочностью на растяжение, устойчив к механическим, химическим и температурным воздействиям во время термоформовки элайнеров. Без запаха и без вредных мономеров. Для имитации десен, используйте эластичный полимер Dentifix-3D Gingiva Mask.
Доступно 2 разновидности смолы: HR (High-reactive) - повышенной чувствительности для DLP и LCD принтеров (например Anycubic Photon, Uniz Slash +) LR (Low-reactive) - пониженной чувствительности для SLA принтеров (например Formlabs Form 2)
Характеристики: Упаковка: 1 кг, 250 гр Цвет: Песочно-жёлтый RAL 1002 (матовый), Серый (матовый), Прозрачный Аромат: Без ярковыраженного запаха Вязкость по Брукфилду: 95 мПа*с при 25°C Твёрдость по Шору D: 81 Мощность засветки: 18 мДж/см² Прочность на растяжение: 45 Н/мм² Удлинение при разрыве: 5% Усадка: <0.2% Разрешение по оси Z (высота слоя): от 10 до 150 мкм Спектр засветки: от 225 до 415 нм Условия хранения: 10°C< t >40°C, в темном и сухом месте Смывка: 40-60% этанол, изопропанол или TEK1960
Будет ли работать у меня? Полимер совместим практически со всеми DLP/LCD и SLA принтерами на рынке. Чтобы подтвердить совместимость с конкретным принтером - напишите наdirprint.net@gmail.com
Страна производства: Нидерланды
Тип: Стоматологический
Цвет: Прозрачный
Цвет: Песочно-жёлтый
Цвет: Серый