## Лист1
Dentifix-3D Gingiva HR
Dentifix-3D Gingiva Mask представляет собой прочный и эластичный материал, подходящий для печати гибких моделей. Может быть использован в сочетании с модельным материалом Dentifix-3D Modelling, например, для подготовки частичного или масштабного протезирования, имитируя гибкость десен пациента.
Выпускается только в версии: HR (High-reactive) - повышенной чувствительности. Преимущественно для DLP/LED принтеров, или SLA с возможностью тонких настроек.
Характеристики: Упаковка: 1 кг, 250 гр Цвет: Розовый (RAL 3014) Аромат: Без ярковыраженного запаха Вязкость по Брукфилду: 95 мПа*с при 25°C Твёрдость по Шору A: 60-65 Усадка: <0.2% Спектр засветки: от 225 до 415 нм Разрешение по оси Z (высота слоя): от 10 до 150 мкм Условия хранения: 10°C< t >40°C, в темном и сухом месте Смывка: 40-60% этанол, изопропанол или TEK1960
Будет ли работать у меня? HR - повышенной чувствительности для DLP и LCD принтеров (например Anycubic Photon, Uniz Slash +). Чтобы подтвердить совместимость с конкретным принтером - напишите на наdirprint.net@gmail.com
Страна производства: Нидерланды
Тип: Стоматологический
Тип: Гибкий
Цвет: Розовый